## Лист2
поликарбанат | Размер | Удельный вес | Коэф-т наплавленного светопропускания | Термическое сопротивление, не менее | Звукоизоляция | Минимальный радиус холодного изгиба | Ветровая/ снеговая нагрузка | Расстояние между стропилами в зависимости от отношения А:В
[8 empty] | 1:01 | 1.5:1 | >1.5:1
16 | 2100х6000 | 2,55 кг/м2 | 76% | 0,37 м2 С/Вт | 18 дБА | 2800 мм | 50 кг/м2 | 1550 мм | 1250 мм | 1150 мм
[7 empty] | 80 кг/м2 | 1350 мм | 1150 мм | 1050 мм
[7 empty] | 100 кг/м2 | 1240 мм | 1080 мм | 950 мм
[7 empty] | 120 кг/м2 | 1130 мм | 980 мм | 900 мм
Поликорбонат | Максимальное расстояние крепления сотового поликарбаната при способе двухсторонней фиксации
16 | 50 кг/м2 | 1100 мм
| 80 кг/м2 | 950 мм
| 100 кг/м2 | 850 мм
| 120 кг/м2 | 750 мм
Толщина | Радиус изгиба | Ветровая/снеговая нагрузка
|  | 50 кг/м2 | 80кг/м2 | 100 кг/м2 | 120 кг/м2
Рекомендованное расстояние между дугообразными опорами в соответствии с ветровой и снеговой нагрузкой
16 | 3000 мм |  | 160 мм | 1500 мм | 1400 мм
| 5000 мм |  | 1200 мм | 1100 мм | 1000 мм
Толщина | Расстояние между стропилами
Ветровая и снеговая нагрузка
| 50 кг/м2 | 80 кг/м2 | 100 кг/м2 | 120 кг/м2
16 | 1650 мм | 1500 мм | 1300 мм | 1180 мм
Толщина | Радиус изгиба | Рекомендованное расстояние между дугообразными опорами в соответствии с ветровой и снеговой нагрузкой
Ветровая и снеговая нагрузка
|  | 50 кг/м2 | 80 кг/м2 | 100 кг/м2 | 120 кг/м2
16 | 3000 мм | 2125 мм | 2075 мм | 2025 мм | 1975 мм
| 4000 мм | 1800 мм | 1750 мм | 1700 мм | 1650 мм
| 6000 мм | 1650 мм | 1450 мм | 1300 мм | 1200 мм